## EH
KOD | TİCARİ İSİM (Yurt içi) | TİCARİ İSİM (Yurt dışı) | AŞ fatura açıklaması | LTD fatura açıklaması | KALINLIK | HAMMADDE ÖZELLİK |  | RENK | RENK | SERTİFİKA | SICAKLIK DAYANIMI | KUMAŞIN ÇEKME DAYANIMI (TENSILE STRENGTH)
1528100
1528101
1528102
1528103
1528104 | SIMFLEKSTPU(STANDARD) 04 | AFSTPU(STANDARD) 04 | SIMFLEKSTPU(STANDARD) 0.40 mm | AFSTPU(STANDARD) 0.40 mm | 0.40 mm | ester bazlı TPU |  | şeffaf
1528105 | SIMFLEKSTPU(STANDARD) 05 | AFSTPU(STANDARD) 05 | SIMFLEKSTPU(STANDARD) 0.50 mm | AFSTPU(STANDARD) 0.50 mm | 0.50 mm | ester bazlı TPU |  | şeffaf |  | DIN 4102-B1
1528106
1528107 | SIMFLEKSTPU(STANDARD) 07 | AFSTPU(STANDARD) 07 | SIMFLEKSTPU(STANDARD) 0.70 mm | AFSTPU(STANDARD) 0.70 mm | 0.70 mm | ester bazlı TPU |  | şeffaf |  | DIN 4102-B1
1528108
1528109
1528110 | SIMFLEKSTPU(STANDARD) 10 | AFSTPU(STANDARD) 10 | SIMFLEKSTPU(STANDARD) 1.00 mm | AFSTPU(STANDARD) 1.00 mm | 1.00 mm | ester bazlı TPU |  | şeffaf |  | DIN 4102-B1
1528111
1528112 | SIMFLEKSTPU(STANDARD) 12 | AFSTPU(STANDARD) 12 | SIMFLEKSTPU(STANDARD) 1.20 mm | AFSTPU(STANDARD) 1.20 mm | 1.20 mm | ester bazlı TPU |  | şeffaf
1528113
1528114 | SIMFLEKSTPU(STANDARD) 14 | AFSTPU(STANDARD) 14 | SIMFLEKSTPU(STANDARD) 1.40 mm | AFSTPU(STANDARD) 1.40 mm | 1.40 mm | ester bazlı TPU |  | şeffaf
1528115 | SIMFLEKSTPU(STANDARD) 15 | AFSTPU(STANDARD) 15 | SIMFLEKSTPU(STANDARD) 1.50 mm | AFSTPU(STANDARD) 1.50 mm | 1.50 mm | ester bazlı TPU |  | şeffaf
1528116
1528117 | SIMFLEKSTPU(STANDARD) 17 | AFSTPU(STANDARD) 17 | SIMFLEKSTPU(STANDARD) 1.70 mm | AFSTPU(STANDARD) 1.70 mm | 1.70 mm | ester bazlı TPU |  | şeffaf
1528118
1528119
1528120 | SIMFLEKSTPU(STANDARD) 21 | AFSTPU(STANDARD) 21 | SIMFLEKSTPU(STANDARD) 2.10 mm | AFSTPU(STANDARD) 2.10 mm | 2.10 mm | ester bazlı TPU |  | şeffaf
1528121 | SIMFLEKSTPU(FREEFORM) 05 | AFSTPU(FREEFORM) 05 | SIMFLEKSTPU(FREEFORM) Körüklü 0.50 mm | AFSTPU(FREEFORM) Körüklü 0.50 mm | 0.50 mm | ester bazlı TPU | körüklü | şeffaf
1528122 | SIMFLEKSTPU(FREEFORM) 06 | AFSTPU(FREEFORM) 06 | SIMFLEKSTPU(FREEFORM) Körüklü 0.60 mm | AFSTPU(FREEFORM) Körüklü 0.60 mm | 0.60 mm | ester bazlı TPU | körüklü | şeffaf
1528123
1528124 | SIMFLEKSTPU(FREEFORM) 10 | AFSTPU(FREEFORM) 10 | SIMFLEKSTPU(FREEFORM) Körüklü 1.00 mm | AFSTPU(FREEFORM) Körüklü 1.00 mm | 1.00 mm | ester bazlı TPU | körüklü
1528125 | SIMFLEKSTPU(ANTISTATIC) 07 | AFSTPU(ANTISTATIC) 07 | SIMFLEKSTPU(ANTISTATIC) 0.70 mm | AFSTPU(ANTISTATIC) 0.70 mm | 0.70 mm | ester bazlı TPU - antistatik katkılı | antistatik katkılı | şeffaf |  | DIN EN ISO 8031 - sertifika askıya alındı
1528126 | SIMFLEKSTPU(ANTISTATIC) 10 | AFSTPU(ANTISTATIC) 10 | SIMFLEKSTPU(ANTISTATIC) 1.00 mm | AFSTPU(ANTISTATIC) 1.00 mm | 1.00 mm | ester bazlı TPU - antistatik katkılı | antistatik katkılı | şeffaf |  | DIN EN ISO 8031 - sertifika askıya alındı
1528127 | SIMFLEKSTPU(ANTISTATIC) 05 | AFSTPU(ANTISTATIC) 05 | SIMFLEKSTPU(ANTISTATIC) 0.50 mm | AFSTPU(ANTISTATIC) 0.50 mm | 0.50 mm | ester bazlı TPU - antistatik katkılı | antistatik katkılı | şeffaf |  | DIN EN ISO 8031 - sertifika askıya alındı
1528128
1528129
1528130 | SIMFLEKSTPU(BLUEHELIX) | AFSTPU(BLUEHELIX) | SIMFLEKSTPU(BLUEHELIX) Takviyeli 0.70 mm | AFSTPU(BLUEHELIX) Takviyeli 0.70 mm | 0.70 mm | ARGE ester bazlı TPU | mavi boru helix takviyeli | şeffaf
1528131
1528132
1528133
1528134
1528135 | SIMFLEKSTPU(FOOD GRADE) 04 | AFSTPU(FOOD GRADE) 04 | SIMFLEKSTPU(FOOD GRADE) 0.40 mm | AFSTPU(FOOD GRADE) 0.40 mm | 0.40 mm | ester bazlı TPU | TPU hammaddesi gıdaya uygun | şeffaf |  | sertifiksyon aşaması henüz başlamadı
1528136 | SIMFLEKSTPU(FOOD GRADE) 05 | AFSTPU(FOOD GRADE) 05 | SIMFLEKSTPU(FOOD GRADE) 0.50 mm | AFSTPU(FOOD GRADE) 0.50 mm | 0.50 mm | ester bazlı TPU | TPU hammaddesi gıdaya uygun | şeffaf |  | sertifiksyon aşaması henüz başlamadı
1528137 | SIMFLEKSTPU(FOOD GRADE) 07 | AFSTPU(FOOD GRADE) 07 | SIMFLEKSTPU(FOOD GRADE) 0.70 mm | AFSTPU(FOOD GRADE) 0.70 mm | 0.70 mm | ester bazlı TPU | TPU hammaddesi gıdaya uygun | şeffaf |  | sertifiksyon aşaması henüz başlamadı
1528138
1528139
1528140 | SIMFLEKSTPVC BLACK 03 | AFSTPVC BLACK 03 | SIMFLEKSTPVC Siyah Endüst.Hortum 0.30 mm | AFSTPVC Siyah Endüst.Hortum 0.30 mm | 0.30 mm | TPVC | PVC hortum | siyah
1528141 | SIMFLEKSTPVC BLACK 04 | AFSTPVC BLACK 04 | SIMFLEKSTPVC Siyah Endüst.Hortum 0.40 mm | AFSTPVC Siyah Endüst.Hortum 0.40 mm | 0.40 mm | TPVC | PVC hortum | siyah
1528142 | SIMFLEKSTPVC BLACK 05 | AFSTPVC BLACK 05 | SIMFLEKSTPVC Siyah Endüst.Hortum 0.50 mm | AFSTPVC Siyah Endüst.Hortum 0.50 mm | 0.50 mm | TPVC | PVC hortum | siyah
1528143 | SIMFLEKSTPVC BLACK 07 | AFSTPVC BLACK 07 | SIMFLEKSTPVC Siyah Endüst.Hortum 0.70 mm | AFSTPVC Siyah Endüst.Hortum 0.70 mm | 0.70 mm | TPVC | PVC hortum | siyah
1528144
1528145
1528146
1528147
1528148
1528149
1528150 | CLIPSIMFLEKS-PVC GREY | CLIPAFS-PVC GREY | CLIPSIMFLEKS-PVC GREY Gri Klipsli | CLIPAFS-PVC GREY Gri Klipsli | 220 mikron | 280 g/m2 | PVC kaplı polyester - PVCAFS kumaşı | gri
1528151 | CLIPSIMFLEKS-PVC BLUE | CLIPAFS-PVC BLUE | CLIPSIMFLEKS-PVC BLUE Mavi Klipsli | CLIPAFS-PVC BLUE Mavi Klipsli | 220 mikron | 280 g/m2 | PVC kaplı polyester - PVCAFS kumaşı | mavi
1528152 | CLIPSIMFLEKS-PVC BLACK | CLIPAFS-PVC BLACK | CLIPSIMFLEKS-PVC BLACK Siyah Klipsli | CLIPAFS-PVC BLACK Siyah Klipsli | 220 mikron | 280 g/m2 | PVC kaplı polyester - PVCAFS HEAVY kumaşı | siyah
1528153
1528154
1528155 | CLIPSIMFLEKS-PVC.H GREY | CLIPAFS-PVC.H GREY | CLIPSIMFLEKS-PVC.H GREY Gri Klipsli | CLIPAFS-PVC.H GREY Gri Klipsli | 450 mikron | 550 g/m2 | PVC kaplı polyester - konnektör kumaşı | gri |  |  |  | warp = 1762 N / 5 cm - weft =1493 N / 5 cm
1528156 | CLIPSIMFLEKS-PVC.H BLACK | CLIPAFS-PVC.H BLACK | CLIPSIMFLEKS-PVC.H BLACK Siyah Klipsli | CLIPAFS-PVC.H BLACK Siyah Klipsli | 450 mikron | 550 g/m2 | PVC kaplı polyester - konnektör kumaşı | siyah |  |  |  | warp = 1762 N / 5 cm - weft =1493 N / 5 cm
1528157 | CLIPSIMFLEKS-PVC.H YELLOW | CLIPAFS-PVC.H YELLOW | CLIPSIMFLEKS-PVC.H YELLOW Sarı Klipsli | CLIPAFS-PVC.H YELLOW Sarı Klipsli | 450 mikron | 550 g/m2 | PVC kaplı polyester - konnektör kumaşı | sarı |  |  |  | warp = 1762 N / 5 cm - weft =1493 N / 5 cm
1528158
1528159
1528160 | CLIPSIMFLEKS-PVC.F | CLIPAFS-PVC.F | CLIPSIMFLEKS-PVC.F Klipsli | CLIPAFS-PVC.F Klipsli | 350 mikron | 480 g/m2 | PVC kaplı cam elyaf - PVCAFS.F kumaşı | gri
1528161
1528162
1528163
1528164
1528165 | CLIPSIMFLEKS-PU GREY | CLIPAFS-PU GREY | CLIPSIMFLEKS-PU GREY Gri Klipsli | CLIPAFS-PU GREY Gri Klipsli | 450 mikron | 480 g/m2 | PU kaplı cam elyaf - konnektör kumaşı | gri |  | M0 + NFPA 701 |  | warp = 3400 N / 5 cm - weft = 3100 N / 5 cm
1528166 | CLIPSIMFLEKS-PU BLACK | CLIPAFS-PU BLACK | CLIPSIMFLEKS-PU BLACK Siyah Klipsli | CLIPAFS-PU BLACK Siyah Klipsli | 450 mikron | 480 g/m2 | PU kaplı cam elyaf - konnektör kumaşı | siyah |  | M0 + NFPA 701 |  | warp = 3400 N / 5 cm - weft = 3100 N / 5 cm
1528167
1528168
1528169
1528170 | CLIPSIMFLEKS-SILICONE | CLIPAFS-SILICONE | CLIPSIMFLEKS-SILICONE Klipsli | CLIPAFS-SILICONE Klipsli | 430 mikron | 560 g/m2 | Silikon kaplı cam elyaf - konnektör kumaşı | gri |  |  | + 250 C | warp = 2400 N / 5 cm - weft = 1900 N / 5 cm
1528171
1528172
1528173
1528174
1528175 | CLIPSIMFLEKS-NEOPRENE | CLIPAFS-NEOPRENE | CLIPSIMFLEKS-NEOPREN Klipsli | CLIPAFS-NEOPREN Klipsli | 450 mikron | 630 g/m2 | Neopren kaplı cam elyaf - konnektör kumaşı | siyah |  | NFPA 701 |  | warp = 3500 N/ 5 cm - weft = 2900 N / 5 cm
1528176
1528177
1528178
1528179
1528180 | CLIPSIMFLEKS-TEFLON | CLIPAFS-TEFLON | CLIPSIMFLEKS-TEFLON Klipsli | CLIPAFS-TEFLON Klipsli | 140 mikron | 255 g/m2 | Teflon kaplı cam elyaf | açık kahverengi |  |  | - 150 C / + 260 C | 1800 N / 5 cm
1528181
1528182
1528183
1528184
1528185 | CLIPSIMFLEKS-HT900 | CLIPAFS-HT900 | CLIPSIMFLEKS-HT900 Yüksek Sıcaklık | CLIPAFS-HT900 Yüksek Sıcaklık | 660 mikron | 660 g/m2 | özel kumaş | sarı/gri
1528186
1528187
1528188
1528189
1528190
1528191
1528192
1528193
1528194
1528195
1528196
1528197
1528198
1528199
1528200