## İzolesiz Ürünler
Numune | Girişe Ayarlı Test |  | Sıcaklık Farkı | Çıkışa Ayarlı Test |  | Sıcaklık Farkı
| Ortalama Giriş Sıcaklığı | Ortalama Çıkış Sıcaklığı |  | Ortalama Giriş Sıcaklığı | Ortalama Çıkış Sıcaklığı
ALUAFS.70 | 150 | 117 | 33 | 206 | 151 | 55
ALUAFS.F | 253 | 192 | 61 | 352 | 246 | 106
CLIPAFS-HT900 | 498 | 316 | 182
COMBIAFS | 150 | 113 | 37 | 202 | 147 | 55
POLYAFS | 121 | 96 | 25
PVCAFS BLUE | 80 | 65 | 15
PVCAFS HEAVY GREY | 80 | 64 | 16
PVCAFS WHITE | 81 | 69 | 12
VINYLAFS GREY | 73 | 62 | 11
SIMFLEKSTPU(STANDARD) 05 | 93 | 70 | 23 | 119 | 90 | 29
SIMFLEKSTPU(STANDARD) 05 | 120 | 93 | 27

## İzoleli Ürünler
Numune | Girişe Ayarlı Test |  | Sıcaklık Farkı | Çıkışa Ayarlı Test |  | Sıcaklık Farkı | Ortalama Sıcaklık Farkı
| Ortalama Giriş Sıcaklığı | Ortalama Çıkış Sıcaklığı |  | Ortalama Giriş Sıcaklığı | Ortalama Çıkış Sıcaklığı