## Sayfa1
FORM NO : LAB.FRM.31 / 06.03.2015 / Rev. 0
| BİRİM : SERTİFİKASYON |  | DÖNEM: | SAYFA NO:
SICAKLIK DAYANIM TESTİ RAPORU
Tarih | 2015-02-17
Rapor Kodu | 170213.ALU.01
Ürün | ALUAFS.70
Çap | Ø127 mm
Boy | 1 m
Test Sonucu
Süre(dk) | Giriş Sıcaklığı (˚C) | Çıkış Sıcaklığı (˚C) | Fotoğraf No. | Değerlendirme
0 | - | - | 1-2 | Numune 4 saat boyunca 150 ºC giriş sıcaklığında test edildi. Deney sonunda numune fotoğraflandı, numunede açılma ve yırtılma gözlemlenmedi.
60 | 155 | 119
120 | 154 | 118
180 | 143 | 114
240 | 147 | 115
FOTOĞRAFLAR
1 |  |  |  | 2