## Sayfa1
FORM NO : LAB.FRM.31 / 06.03.2015 / Rev. 0
| BİRİM : SERTİFİKASYON |  | DÖNEM: 2015 | SAYFA NO:
SICAKLIK DAYANIM TESTİ RAPORU
Tarih | 2015-03-09
Rapor Kodu | 090315.ALU.01
Ürün | ALUAFS.F
Çap | Ø127 mm
Boy | 1 m
Test Sonucu
Süre(dk) | Giriş Sıcaklığı (˚C) | Çıkış Sıcaklığı (˚C) | Fotoğraf No. | Değerlendirme
0 |  |  | 1 | Numune 4 saat boyunca 250 ºC giriş sıcaklığında test edildi. Deney sonunda numune fotoğraflandı, numunede açılma ve yırtılma gözlemlenmedi.
60 | 256 | 188
120 | 251 | 193
180 | 253 | 193
240 | 253 | 193
FOTOĞRAFLAR
1