## Sayfa1
FORM NO : LAB.FRM.31 / 06.03.2015 / Rev. 0
| BİRİM : SERTİFİKASYON |  |  |  | SAYFA NO:1
SICAKLIK DAYANIM TESTİ RAPORU
Tarih | 2015-04-06
Rapor Kodu | 060415.PVCAFS.WHITE.01
Ürün | PVCAFS WHITE
Çap | Ø127 mm
Boy | 1 m
Test Sonucu
Süre(dk) | Giriş Sıcaklığı (˚C) | Çıkış Sıcaklığı (˚C) | Hatve(mm) | Fotoğraf No. | Değerlendirme
0 | - | - | 55 | 1 | Numune giriş sıcaklığı 80 dereceye ayarlanarak 4 saat boyunca test edildi. Her saat başı numune fotoğraflandı. Deney sonunda numunede yırtılma, açılma gözlemlenmemiştir.
60 | 82 | 68 | 55 | 2
120 | 81 | 67 | 55 | 3
180 | 81 | 72 | 55 | 4
240 | 81 | 68 | 55 | 5
FOTOĞRAFLAR
1
2
3
4
5