## Sayfa1
FORM NO : LAB.FRM.31 / 06.03.2015 / Rev. 0
| BİRİM : SERTİFİKASYON |  | DÖNEM: | SAYFA NO:
SICAKLIK DAYANIM TESTİ RAPORU
Tarih | 2015-03-13
Rapor Kodu | 130315.TPU.01
Ürün | SIMFLEKSTPU(STANDARD) 05
Çap | Ø127 mm
Boy | 1 m
Test Sonucu
Süre(dk) | Giriş Sıcaklığı (˚C) | Çıkış Sıcaklığı (˚C) | Fotoğraf No. | Değerlendirme
0 | - | - | 1-2 | Numune 4 saat boyunca 90 ºC giriş sıcaklığında test edildi. Deney başında ve sonunda numune fotoğraflandı. Numunede açılma, yırtılma ve kopma gözlemlenmedi.
60 | 94 | 71
120 | 88 | 66
180 | 96 | 70
240 | 93 | 71
FOTOĞRAFLAR
1 |  |  |  | 2